## Sayfa1
Table Style | 0
Levha Hammadesi | HDPE | HDPE | Board Raw Material
Geotekstil Hammaddesi | PP | PP | Geotextile Raw Material
Levha Rengi | Siyah | Black | Board Color
Geotekstil Rengi | Gümüş, Gri | Grey | Geotextile Color
Levha Kalınlığı | 0.6 mm | 0,6 mm | Board Thickness
Geotekstil Ağırlığı | 136 g/m² | 136 g/m² | Weight of Geotextile
Rulo Eni | 2.0 - 2.4 m | 2.0 - 2.4 m | Roll width
Rulo Boyu | 12.5 m | 12.5 m | Roll length
Rulo Ağırlığı | 22.15 kg | 22.15 kg | Roll weight
Kabarcık Yüksekliği | 10 mm | 10 mm | Dimple (stud / head) height
Kabarcık Boşluğu | 3.360 Her m²'de | 3.360 per m² | Dimple space
Kabarcıklar Arasındaki Hava Boşluğu | 7.9 l/m² | 7.9 l/m² | Air Gap between dimples
Drenaj Kapasitesi | 4.8 l/s/m | 4.8 l/s/m | Drainage Capacity
| 288 l/dk/m | 288 l/minute/m
| 17.300 l/h/m | 17.300 l/h/m
Geotekstil Geçirgenliği | 85 l/m²/s | 85 l/m²/s | Permeability of Geotextile
Basınç Mukavemeti | 650 kN/m² (40 t/m²) | 650 kN/m² (65 t/m²) | Compressive Strength
Uygulama Sıcaklığı | 40 °C ila +80 °C | (- 40)°C / (+ 80)°C | Working Temperature
Uyarılar | İçme Suyundan Koruyunuz | Avoid from drinking water | Warning
BU TABLO YANLIŞ