## Sayfa1
Table Style | 0
Üst tabaka (polipropilen örgüsüz) (g/m²) | 200 - 300
Alt tabaka (polipropilen örgülü) (g/m²) | 100 - 200
BETONİT TABAKASI
Birim ağırlık (g/m²) | 4000 - 5000
Şişme indeksi (ml/2g) | ≥ 24
Sıvı kaybı | ≤ 18
GEOSENTETİK KİL ÖRTÜ
Birim ağırlık (g/m²) | 4300 - 5500
Kalınlık (mm) | 5 - 7 mm
Rulo en (m) / Boy (m) | 4-5 m / 40-50 m
Sıvı geçirimsizliği (m/sn) | 5x10-11
Çekme mukavemeti (kN/m) | ≥ 12
Soyulma dayanımı (N/m) | >600