## Sayfa1
Table Style | 5
Kalınlık | ASTM D 5199 | mm | 0.75 - 3.00
Yoğunluk | ASTM D 1505 | g/cm³ | ≥ 0.94
Akma dayanımı | ASTM D 6693 type IV | kN/m | 12-45
Akma uzaması | ASTM D 6693 type IV | % | ≥ 12
Kopma dayanımı | ASTM D 6693 type IV | kN/m | 24-80
Kopma uzaması | ASTM D 6693 type IV | % | ≥ 750
Yırtılma dayanımı | ASTM D 1004 | N | 95-380
Delme dayanımı | ASTM D 1603 | N | 280-1000
Oksidasyon indüksiyon zamanı (OIT) | ASTM D 3895 | dk. | ≥100