## Sayfa1
Table Style | 0
Kalınlık (mm) | 1.2 - 1.5 - 2.0 - 2.5 - 3.0
Rulo en (m) | 1.60 - 2.10
Rulo boy (m) | 20 - 25
Kopma uzaması (%) | ≥ 250
Soğukta bükülme | ≤ -20 °C
Hidrostatik basınç dayanımı | Su Geçirimsiz
Bitki kök dayanımı | Penetrasyon yok