## Sayfa1
Table Style | ALL
TekDrain YKL Drainage Boards 400 | Standart | Birim | Değer
Basınç Mukavemeti | TS EN 826 | kN/m2 | >150
Kopma Mukavemeti (Boyuna-Enine) | DIN 53354 | N/5 cm | >200 >200
Kopma Uzaması (Boyuna-Enine) | DIN 53354 | N/5 cm | %20 %25
Ağırlık | - | gr/m2 | 400
Rulo Ağırlığı | - | kg | 16/24
Rulo Boyu | - | m | 20/30
Rulo Eni | - | m | 2
Film Kalınlığı | - | mm | 0.55
Kabarcık Yüksekliği | - | mm | 8
END
TekDrain YKL Drainage Boards 500 | Standart | Birim | Değer
Basınç Mukavemeti | TS EN 826 | kN/m2 | >200
Kopma Mukavemeti (Boyuna-Enine) | DIN 53354 | N/5 cm | >250 >250
Kopma Uzaması (Boyuna-Enine) | DIN 53354 | N/5 cm | %20 %25
Ağırlık | - | gr/m2 | 500
Rulo Ağırlığı | - | kg | 20/30
Rulo Boyu | - | m | 20/25
Rulo Eni | - | m | 2
Film Kalınlığı | - | mm | 0.65
Kabarcık Yüksekliği | - | mm | 8
END
TekDrain YKL Drainage Boards 600 | Standart | Birim | Değer
Basınç Mukavemeti | TS EN 826 | kN/m2 | >250
Kopma Mukavemeti (Boyuna-Enine) | DIN 53354 | N/5 cm | >300 >300
Kopma Uzaması (Boyuna-Enine) | DIN 53354 | N/5 cm | %20 %25
Ağırlık | - | gr/m2 | 600
Rulo Ağırlığı | - | kg | 24/36
Rulo Boyu | - | m | 20
Rulo Eni | - | m | 2
Film Kalınlığı | - | mm | 0.8
Kabarcık Yüksekliği | - | mm | 8
END
TekDrain YKL Drainage Boards 700 | Standart | Birim | Değer
Basınç Mukavemeti | TS EN 826 | kN/m2 | >300
Kopma Mukavemeti (Boyuna-Enine) | DIN 53354 | N/5 cm | >350 >350
Kopma Uzaması (Boyuna-Enine) | DIN 53354 | N/5 cm | %20 %25
Ağırlık | - | gr/m2 | 700
Rulo Ağırlığı | - | kg | 28
Rulo Boyu | - | m | 20
Rulo Eni | - | m | 2
Film Kalınlığı | - | mm | 0.93
Kabarcık Yüksekliği | - | mm | 8
END