## Sayfa1
Table Style | 0
Basınç Mukavemeti | TS EN 826 - 150 kN/m²
Kopma Mukavemeti | (Boyuna - Enine) 250 - 250 N/5 cm
Kopma Uzaması | (Boyuna - Enine) %20 - %25 N/5 cm
Ağırlık | 510 g/m²
Rulo Ağırlığı | 25.75 kg
Rulo Boyu | 20 m
Rulo Eni | 2.0 veya 2.4 m
Film Kalınlığı | 0.5 mm
Kabarcık Yüksekliği | 8 mm
Geotekstil Ağırlığı | 110 g/m²