## Sayfa1
Table Style | 0
Levha Hammadesi | HDPE
Geotekstil Hammaddesi | PP
Levha Rengi | Siyah
Geotekstil Rengi | Gümüş, Gri
Levha Kalınlığı | 0.6 mm
Geotekstil Ağırlığı | 136 g/m²
Rulo Eni | 2.0 - 2.4 m
Rulo Boyu | 12.5 m
Rulo Ağırlığı | 22.15 kg
Kabarcık Yüksekliği | 10 mm
Kabarcık Boşluğu | 3.360 Her m²'de
Kabarcıklar Arasındaki Hava Boşluğu | 7.9 l/m²
Drenaj Kapasitesi | 4.8 l/s/m
288 l/dk/m
17.300 l/h/m
Geotekstil Geçirgenliği | 85 l/m²/s
Basınç Mukavemeti | 650 kN/m² (40 t/m²)
Uygulama Sıcaklığı | 40 °C ila +80 °C
Uyarılar | İçme Suyundan Koruyunuz